## Заявка
1 | Наименование товара: | Пиломатериал строганый оптимизированный камерной сушки березовый (чистовая мебельная заготовка)
2 | Обработка: | Пласти строганные, кромки пильные (S2S). S4S допускается по согласованию с комм. управлением (потребуется переподписание Приложения).
3 | Порода: | Береза
4 | Влажность: | 6-8%
5 | Сорт: | сорт А / В
6 | Требования к качеству: | Сторона А:
Сторона А: без дефектов, кроме: - В заготовках длиной 700 мм и выше для всех ширин (43, 63 и 58 мм) допускаются единичные маленькие булавочные сучки на лицевой стороне (сторона А) диаметром до 2 мм. Сучки должны быть здоровые, сросшиеся, без трещин. Количество заготовок с такими сучками не должно превышать 15% от объема партии. - В заготовках длиной 1800 мм и выше для всех ширин (43, 63 и 58 мм) допускаются единичные булавочные сучки на лицевой стороне (сторона А) диаметром до 5 мм. Сучки должны быть здоровые, сросшиеся, без трещин. Количество заготовок с такими сучками не должно превышать 15% от объема партии.
Сторона В:
Сторона В допускается:
- здоровое ложное ядро без ограничений, в т.ч. с выходом на кромку;
- минеральные включения, полосы;
- светлые здоровые полностью сросшиеся точечные сучки до 5 мм без трещин и только на пласти
Сторона В не допускается:
- выпавшие, мертвые, потрескавшиеся, несросшиеся или частично сросшиеся и гнилые сучки;
- сучки по кромкам и торцам;
- трещины любые, в т.ч. волосяные длиной более припуска по длине;
- гниль;
- плесень;
- грибковые поражения любого происхождения, в т.ч. в виде пятен, полос, изменений цвета;
- кора;
- механические повреждения поверхностей и кромок
7 | Допуски, мм: |  | Длина: | Ширина: | Толщина:
|  |  | - 0/+10 мм | -1/+2 мм | -1/+1 мм
8 | Максимальный прогиб для заготовок длиной: |  |  | 1 мм на 1 погонный метр
9 | Упаковка
Товар помещается на деревянные поддоны, изготовленные из пиломатериала камерной сушки, на дно поддона стелется полиэтиленовая пленка. Укладка товара производится лицевой стороной вверх (лучшей стороной). Каждый поддон с Товаром упаковывается с 6-ти сторон в полиэтиленовую пленку. По торцам прокладывается картон и обвязывается пластиковой лентой через картонный уголок, чтобы не повредить товар, минимум две ленты. При обвязке материала по ширине поддона пластиковая лента проходит через картонный уголки, чтобы не повредить материал, минимум две ленты. Количество обвязок должно быть достаточным для обеспечения жесткости пакета. Деревянные рейки не использовать. Высота паллета с поддоном не должна превышать 1200 мм, а ширина с обязкой до 1100 мм.
10 | Маркировка | 2 маркировочных ярлыка на каждом пакете